## 2K-Harze
BRAWO Harz Kalkulator [BRAWO Resin Calculator] | [5 empty] | BRAWO I / BRAWO III & BRAWO RR / BRAWO SRR Mischungsverhältnis [Mix Ratio] A:B
Komponente A =Stamm [COMPONENT A = Resin] |  | Mischungsverhältnis [Mixing ratio] | 0.75 |  |  | 3 : 1 |  | Gewichtsteile [by weight]
Komponente B = Härter [COMPONENT B = Hardener] |  | Mischungsverhältnis [Mixing ratio] | 0.25 |  |  | 2,61 : 1 | 2,61 : 1 | Volumenteile [by volume]
Harztyp : (Bitte auswählen) [Resin type : (Please select)] |  | BRAWO® I
Liner : (Bitte auswählen) [Please select] |  | BRAWOLINER 3D DN200-300
Walzenabstand : [Roller distance] | 14 | mm
Länge in m : (Eingeben) [Length in m : (Type in)] | 1 | m
Benötigte Menge des Harzes in Kg : [Total requested in KG :] |  |  | 4.1 | kg
Benötigte Menge des Harzes in Liter : [Total requested in Liter :] |  |  | 3.727273 | l
Benötigt Menge der Kompnente A in Kg : [Total requested for comp A in Kg :] |  |  | 3.075 | kg
Benötigt Menge der Kompnente B in Kg : [Total requested for comp B in Kg :] |  |  | 1.025 | kg
Benötigt Menge der Komponente A in Liter : [Total requested for comp A in liter :] |  |  | 2.673913 | l
Benötigt Menge der Komponente B in Liter : [Total requested for comp B in liter :] |  |  | 1.025 | l
Technische Eigenschaften [Technical properties]
Verwendetes Harz: [Used resin:] |  |  |  | BRAWO® I |  |  | *
Aushärtezeit des getränkten Textils bis zur Absenkung des Aufstelldruckes : [Curing time of soaked textile until reduction in installation pressure :] |  |  |  | ca. 13 Stunden ohne Grundwasser / ca. 20 Stunden mit Grundwasser bei +10°C [Approx. 13h without groundwater, Approx. 20h with groundwater at +10°C]
Aushärtezeit des getränkten Textils bei Warmaushärtung bis zur Absenkung des Aufstelldruckes : [Curing time of soaked textile with warm curing until reduction in installation pressure :] |  |  |  | ca. 100 Minuten bei +50°C / ca. 45 Minuten bei +70°C [Approx. 100 Minutes at +50°C / Approx. 45 Minutes at +70°C]
Chemisch voll belastbar bei Warmaushärtung nach : [Fully chemical resistant following warm curing after :] |  |  |  | ca. 7 Tage [Approx. 7 days]
Verarbeitungsbedingungen : [Processing conditions :] |  |  |  | 5 bis +30 °C Luft- und Untergrundtemperatur [5 to +30 °C Air and substrate temperature]
Verarbeitungszeit des getränkten, der Länge nach ausgelegten Textils : [Processing time for soaked textile laid out lengthwise :] |  |  |  | ca. 50min bei 15°C [Approx. 50min at +15 °C]
Ungefähre Temperatur und Härtezeit: [Approx. curing temperatures and times :] |  |  |  |  | 10°C | 20°C | 30°C | 40°C | 50°C | 60°C | 70°C **
[5 empty] | 13h | 6h | 3,5h | 150min | 100min | 70min | 45min
*Achtung: Bei BRAWO® RR und BRAWO® SRR besteht bei Härtung mit Dampf die Gefahr einer extremen Temperaturentwicklung als Folge der exothermen Harzreaktion. Daher wird die Härtung mit Dampf nicht empfohlen. [Caution: When curing with steam, there is a risk of extreme temperature rise due to the exothermic resin reaction with BRAWO® RR and BRAWO® SRR. Therefore, steam curing is not recommended.]
**Nur in Verbindung mit BRAWOLINER® HT oder mit einem geeigneten Kalibrierschlauch [Only in combination with BRAWOLINER® HT or with a suitable calibration CIPP]
EP Harze
BRAWOLINER / BRAWOLINER HT
DN | Wandstärke 3mm
| Walzenabstand in mm | BRAWO® I | BRAWO III | BRAWO RR | BRAWO SRR
50 | 7 | 0.5 | 0.5 | 0.5 | 0.5
70 | 8.5 | 0.8 | 0.8 | 0.8 | 0.8
100 |  | 1.1 | 1.1 | 1.1 | 1.1
125 |  | 1.4 | 1.4 | 1.4 | 1.4
150 |  | 1.7 | 1.7 | 1.7 | 1.7
200 |  | 2.3 | 2.3 | 2.3 | 2.3
BRAWOLINER® 3D / BRAWOLINER® HT 3D
DN | Wandstärke 3mm
| Walzenabstand in mm | BRAWO I | BRAWO III | BRAWO RR | BRAWO SRR
70-100 | 10 | 0.9 | 0.9 | 0.9 | 0.9
100-150 | 12 | 1.5 | 1.5 | 1.5 | 1.5
150-225 |  | 2.3 | 2.3 | 2.3 | 2.3
BRAWOLINER® 3D DN 200-300
DN | Wandstärke 4,7mm | [7 empty] | DN | Wandstärke 5,1mm
| Walzenabstand in mm | BRAWO I | BRAWO III | [6 empty] | Walzenabstand in mm |  | BRAWO III
200-300 | 14 | 4.1 | 4.1 | [5 empty] | 300-400 | 15.5 |  | 7.1
BRAWOLINER® XT / BRAWOLINER® HT XT
DN | Wandstärke 4mm
| Walzenabstand in mm | BRAWO I | BRAWO III | BRAWO RR | BRAWO SRR
100 | 11 | 1.7 | 1.7 | 1.7 | 1.7
125 |  | 2 | 2 | 2 | 2
150 |  | 2.3 | 2.3 | 2.3 | 2.3
200 |  | 3.1 | 3.1 | 3.1 | 3.1
[13 empty] | Harztyp | Verarbeitungszeit | Aushärtezeit | Aushärtezeit Wärmezeit | Chemische Belastung | Verarbeitungsbedingungen
[13 empty] | BRAWO® I | ca. 50min bei 15°C [Approx. 50min at +15 °C] | ca. 13 Stunden ohne Grundwasser / ca. 20 Stunden mit Grundwasser bei +10°C [Approx. 13h without groundwater, Approx. 20h with groundwater at +10°C] | ca. 100 Minuten bei +50°C / ca. 45 Minuten bei +70°C [Approx. 100 Minutes at +50°C / Approx. 45 Minutes at +70°C] | ca. 7 Tage [Approx. 7 days] | 5 bis +30 °C Luft- und Untergrundtemperatur [5 to +30 °C Air and substrate temperature]
[13 empty] | BRAWO® III | ca. 3,5h bei 15°C [Approx. 3.5 h at +15 °C] | ca. 24 Stunden ohne Grundwasser / ca. 36 Stunden mit Grundwasser, bei +10°C [Approx. 24h without groundwater, Approx. 36h with groundwater at +10°C] | ca. 220 Minuten bei +50°C / ca. 140 Minuten bei +70°C [Approx. 220 Minutes at +50°C / Approx. 140 Minutes at +70°C] | ca. 7 Tage [Approx. 7 days] | 5 bis +30 °C Luft- und Untergrundtemperatur [5 to +30 °C Air and substrate temperature]
[13 empty] | BRAWO® RR | ca. 30min bei 15°C [Approx. 30min at +15 °C] | ca. 6 Stunden ohne Grundwasser bei +10°C [Approx. 6h without groundwater at 10 °C] | ca. 75 Minuten bei +50°C [Approx. 75 Minutes at +50°C] | ca. 7 Tage [Approx. 7 days] | 5 bis +30 °C Luft- und Untergrundtemperatur [5 to +30 °C Air and substrate temperature]
[13 empty] | BRAWO® SRR | ca. 30min bei 15°C [Approx. 30min at +15 °C] | ca. 2 Stunden ohne Grundwasser bei +20°C [Approx. 2h without groundwater at 20 °C] | ca. 30 Minuten bei +50°C [Approx. 30 Minutes at +50°C] | ca. 7 Tage [Approx. 7 days] | 5 bis +30 °C Luft- und Untergrundtemperatur [5 to +30 °C Air and substrate temperature]
Ungefähre Temperatur und Härtezeit
[14 empty] | 10°C | 20°C | 30°C | 40°C | 50°C | 60°C | 70°C
[13 empty] | BRAWO® I | 13h | 6h | 3,5h | 150min | 100min | 70min | 45min
[13 empty] | BRAWO® III | 24h | 12h | 9h | 6h | 220min | 180min | 140min
[13 empty] | BRAWO® RR | 6h | 3h | 2h | 1,5h | 75min | - | -
[13 empty] | BRAWO® SRR | 4h | 2h | 80min | 50min | 30min | - | -
Harztypen
BRAWO® I
BRAWO® III
[14 empty] | BRAWO® RR |  |  | Linerarten
[14 empty] | BRAWO® SRR |  | R97 | BRAWOLINER DN50
[16 empty] | R98 | BRAWOLINER DN70
[16 empty] | R99 | BRAWOLINER DN100
[16 empty] | R100 | BRAWOLINER DN125
[16 empty] | R101 | BRAWOLINER DN150
[16 empty] | R102 | BRAWOLINER DN200
[16 empty] | R103 | BRAWOLINER HT DN50
[16 empty] | R104 | BRAWOLINER HT DN70
[16 empty] | R105 | BRAWOLINER HT DN100
[16 empty] | R106 | BRAWOLINER HT DN125
[16 empty] | R107 | BRAWOLINER HT DN150
[16 empty] | R108 | BRAWOLINER HT DN200
[16 empty] | R109 | BRAWOLINER HT 3D DN70-100
[16 empty] | R110 | BRAWOLINER HT 3D DN100-150
[16 empty] | R111 | BRAWOLINER HT 3D DN150-225
[16 empty] | R112 | BRAWOLINER 3D DN70-100
[16 empty] | R113 | BRAWOLINER 3D DN100-150
[16 empty] | R114 | BRAWOLINER 3D DN150-225
[16 empty] | R115 | BRAWOLINER 3D DN200-300
[16 empty] | R116 | BRAWOLINER 3D DN300-400
[16 empty] | R117 | BRAWOLINER XT DN100
[16 empty] | R118 | BRAWOLINER XT DN125
[16 empty] | R119 | BRAWOLINER XT DN150
[16 empty] | R120 | BRAWOLINER XT DN200
[16 empty] | R121 | BRAWOLINER HT XT DN100
[16 empty] | R122 | BRAWOLINER HT XT DN125
[16 empty] | R123 | BRAWOLINER HT XT DN150
[16 empty] | R124 | BRAWOLINER HT XT DN200

## 1K-Harze
BRAWO Harz Kalkulator [BRAWO Resin Calculator]
Harztyp : (Bitte auswählen) [Resin type : (Please select)] |  | BRAWO® LR
Liner : (Bitte auswählen) [Please select] |  | BRAWOLINER 3D DN200-300
Walzenabstand : [Roller distance] | 14 | mm
Länge in m : (Eingeben) [Length in m : (Type in)] | 1 | m
Benötigte Menge des Harzes in Kg : [Total requested in KG :] |  |  | 4.1 | kg
Benötigte Menge des Harzes in Liter : [Total requested in Liter :] |  |  | 3.727273 | l
Benötigt Menge der Kompnente A in Kg : [Total requested for comp A in Kg :] |  |  | 0 | kg
Benötigt Menge der Kompnente B in Kg : [Total requested for comp B in Kg :] |  |  | 0 | kg
Benötigt Menge der Komponente A in Liter : [Total requested for comp A in liter :] |  |  | 0 | l
Benötigt Menge der Komponente B in Liter : [Total requested for comp B in liter :] |  |  | 0 | l
Technische Eigenschaften [Technical properties]
Verwendetes Harz: [Used resin:] |  |  |  | BRAWO® LR |  |  | *
Nur für UVPox / Only for UVPox |  |  |  | -
Haltbarkeit / Verarbeitungszeit des getränkten Textils: [Durability / processing time of the impregnated textile:] |  |  |  | ca. 7 Tage [Approx. 7 days]
Aushärtegeschwindigkeit des getränkten Textils mit der Brawo Magnavity Nano : [Curing speed of the impregnated textile with the Brawo Magnavity Nano:] |  |  |  | ca. 0,6 in DN 100 [approx. 0.6 in DN 100] ca. 0,5 in DN 150 [approx. 0.5 in DN 150] ca. 0,4 in DN 200 [approx. 0.4 in DN 200]
Aushärtegeschwindigkeit des getränkten Textils mit der Brawo-LumCure oder UV-Relining Anlage: [Curing speed of the impregnated textile with the Brawo-LumCure or UV relining system:] |  |  |  | ca. 0,6 in DN 100 [approx. 0.6 in DN 100] ca. 0,4 in DN 150 [approx. 0.4 in DN 150] ca. 0,3 in DN 200 [approx. 0.3 in DN 200]
Nur für UVPox / Only for UVPox |  |  |  | -
Verarbeitungsbedingungen: [Processing conditions:] |  |  |  | 5 bis +30 °C Luft- und Untergrundtemperatur [5 to +30 °C Air and substrate temperature]
Ungefähre Temperatur und Härtezeit: [Approx. curing temperatures and times:] |  |  |  |  | 10°C | 20°C | 30°C | 40°C | 50°C | 60°C | 70°C **
[5 empty] | 13h | 6h | 3,5h | 150min | 100min | 70min | 45min
EP Harze
BRAWOLINER / BRAWOLINER HT
DN | Wandstärke 3mm
| Walzenabstand in mm | BRAWO® LR / BRAWO® UVPox
50
70
100 | 8.5 | 1.1
125 |  | 1.4
150 |  | 1.7
200 |  | 2.3
BRAWOLINER® 3D / BRAWOLINER® HT 3D
DN | Wandstärke 3mm
| Walzenabstand in mm | BRAWO® LR / BRAWO® UVPox
70-100 | 10 | 0.9
100-150 | 12 | 1.5
150-225 |  | 2.3
BRAWOLINER® 3D DN 200-300
DN | Wandstärke 4,7mm
| Walzenabstand in mm | BRAWO® LR / BRAWO® UVPox
200-300 | 14 | 4.1 | [12 empty] | Harztyp | 1 | 2 | 3 | 4 | 5 | 6
[15 empty] | BRAWO® LR |  | Haltbarkeit / Verarbeitungszeit des getränkten Textils: [Durability / processing time of the impregnated textile:] | Aushärtegeschwindigkeit des getränkten Textils mit der Brawo Magnavity Nano : [Curing speed of the impregnated textile with the Brawo Magnavity Nano:] | Aushärtegeschwindigkeit des getränkten Textils mit der Brawo-LumCure oder UV-Relining Anlage: [Curing speed of the impregnated textile with the Brawo-LumCure or UV relining system:] |  | Verarbeitungsbedingungen: [Processing conditions:]
BRAWOLINER® XT / BRAWOLINER® HT XT | [14 empty] | BRAWO® UVPox | Haltbarkeit / max.Lagerdauer: [Shelf life / max. storage time:] | Haltbarkeit / Verarbeitungszeit des getränkten Textils: [Durability / processing time of the impregnated textile:] | Härtegeschwindigkeit des getränkten Textils mit der BRAWO® Pico: [Hardening speed of the of the impregnated textile with the BRAWO® Pico:] | Härtegeschwindigkeit des getränkten Textils mit der BRAWO® Magnavity LED-Kopf Nano: [Hardening speed of the impregnated textile with the BRAWO® Magnavity LED- head Nano:] | Härtegeschwindigkeit des getränkten Textils mit der BRAWO® Magnavity LED-Kopf Mega: [Hardening speed of the impregnated textile with the BRAWO® Magnavity LED-head Mega:] | Verarbeitungsbedingungen: [Processing conditions:]
DN | Wandstärke 4mm
| Walzenabstand in mm | BRAWO® LR / BRAWO® UVPox
100 | 11 | 1.7
125 |  | 2
150 |  | 2.3
200 |  | 3.1
[18 empty] | 1 | 5
[12 empty] | Harztyp | 6 |  | 2 | 3 | 4 | Max lagerdauer | Härtegeschwindigkeit Mega
[12 empty] | BRAWO® LR | 5 bis +30 °C Luft- und Untergrundtemperatur [5 to +30 °C Air and substrate temperature] |  | ca. 7 Tage [Approx. 7 days] | ca. 0,6 in DN 100 [approx. 0.6 in DN 100] ca. 0,5 in DN 150 [approx. 0.5 in DN 150] ca. 0,4 in DN 200 [approx. 0.4 in DN 200] | ca. 0,6 in DN 100 [approx. 0.6 in DN 100] ca. 0,4 in DN 150 [approx. 0.4 in DN 150] ca. 0,3 in DN 200 [approx. 0.3 in DN 200]
[12 empty] | BRAWO® UVPox | 5 bis +30 °C Luft- und Untergrundtemperatur [5 to +30 °C Air and substrate temperature] |  | ca. 7 Tage [Approx. 7 days] | ca. 0,5 in DN 50 [approx. 0.5 in DN 50] ca. 0,3 in DN 70 [approx. 0.3 in DN 70] ca. 0,3 in DN 100 [approx. 0.3 in DN 100] | ca. 0,6 in DN 100 [approx. 0.6 in DN 100] ca. 0,5 in DN 150 [approx. 0.5 in DN 150] ca. 0,4 in DN 200 [approx. 0.4 in DN 200] | 12 Monate [12 months] | ca. 0,7 in DN 150 [approx. 0.7 in DN 150] ca. 0,6 in DN 200 [approx. 0.6 in DN 200] ca. 0,4 in DN 250 [approx. 0.4 in DN 250]
[12 empty] | BRAWO® RR | ca. 30min bei 15°C [Approx. 30min at +15 °C] | ca. 13 Stunden ohne Grundwasser bei +10°C [Approx. 6h without groundwater at 10 °C] | ca. 75 Minuten bei +50°C [Approx. 75 Minutes at +50°C] | ca. 7 Tage [Approx. 7 days] | 5 bis +30 °C Luft- und Untergrundtemperatur [5 to +30 °C Air and substrate temperature]
[12 empty] | BRAWO® SRR | ca. 30min bei 15°C [Approx. 30min at +15 °C] | ca. 2 Stunden ohne Grundwasser bei +20°C [Approx. 2h without groundwater at 20 °C] | ca. 30 Minuten bei +50°C [Approx. 30 Minutes at +50°C] | ca. 7 Tage [Approx. 7 days] | 5 bis +30 °C Luft- und Untergrundtemperatur [5 to +30 °C Air and substrate temperature]
Ungefähre Temperatur und Härtezeit
[13 empty] | 10°C | 20°C | 30°C | 40°C | 50°C | 60°C | 70°C
[12 empty] | BRAWO® LR | 13h | 6h | 3,5h | 150min | 100min | 70min | 45min
[12 empty] | BRAWO® UVPox | 24h | 12h | 9h | 6h | 220min | 180min | 140min
Harztypen
BRAWO® LR
BRAWO® UVPox
Linerarten
[15 empty] | R97 | BRAWOLINER DN100
[15 empty] | R98 | BRAWOLINER DN125
[15 empty] | R99 | BRAWOLINER DN150
[15 empty] | R100 | BRAWOLINER DN200
[15 empty] | R101 | BRAWOLINER 3D DN70-100
[15 empty] | R102 | BRAWOLINER 3D DN100-150
[15 empty] | R103 | BRAWOLINER 3D DN150-225
[15 empty] | R104 | BRAWOLINER 3D DN200-300
[15 empty] | R105 | BRAWOLINER XT DN100
[15 empty] | R106 | BRAWOLINER XT DN125
[15 empty] | R107 | BRAWOLINER XT DN150
[15 empty] | R108 | BRAWOLINER XT DN200
Note on R78: Günzel Dominik: Pico